## Istruzioni
Specifica della procedura di saldatura (WPS) — come usarla
Guida e regole della norma: https://worgify.com/it/resources/templates/wps/
La WPS dice al saldatore come eseguire una saldatura: procedimento, materiale d'apporto, gas e parametri, in quale sequenza. Deve stare dentro ciò che copre la qualifica di supporto: un WPQR secondo EN ISO 15614-1, o un PQR secondo ASME IX.
Il foglio contiene un esempio completo: 135 (MAG) su S355J2+N, giunto testa a testa a V da 10 mm saldato dai due lati. Il testo grigio è d'esempio: sovrascrivilo con la tua procedura.
Come compilarla
1. Identificazione | Numero e revisione della WPS, numero del WPQR o PQR di supporto e il metodo di qualifica.
2. Procedimento, giunto, materiale | Numero del procedimento ISO 4063, tipo di giunto, materiale base e suo gruppo ISO/TR 15608, campi di spessore e diametro, posizioni (ISO 6947).
Campi di validità | Copia i campi che il WPQR qualifica secondo la EN ISO 15614-1 (o il PQR secondo la ASME IX). Questo file non li calcola: un campo più largo della qualifica è l'errore più comune in una WPS.
3. Giunto e sequenza | Disegna o incolla nelle due cornici la preparazione del giunto e la sequenza delle passate: angolo, spalla, luce, tolleranze, numeri delle passate.
4. Parametri di saldatura | Una riga per passata o gruppo di passate. Inserisci minimo e massimo di corrente, tensione e velocità di avanzamento: il campo dell'apporto termico si calcola con il k della cella sopra la tabella (EN 1011-1): il minimo con corrente e tensione minime alla velocità massima, il massimo al contrario.
5–7. Apporto, gas, temperature, tecnica | Designazione dell'apporto secondo la sua norma (es. EN ISO 14341-A), gas secondo ISO 14175 con la portata, preriscaldo minimo, interpass massima, trattamento termico, pendolamento, pulizia, solcatura al rovescio.
Colonna ASME IX | Dove si trova la stessa voce in una WPS ASME (modulo QW-482) e quale paragrafo delle variabili la regola. Per il GMAW le variabili sono elencate nella QW-255.
8. Approvazione | Chi l'ha redatta, l'approvazione del coordinatore di saldatura, e l'accettazione del cliente o dell'esaminatore quando il contratto la chiede.
Apporto termico
Formula | Q = k × U × I × 60 / (1000 × v), in kJ/mm con v in mm/min (EN 1011-1). k = 0,8 per 111, 13x, 114; 1,0 per 12x; 0,6 per 14x e 15x. La ASME IX (QW-409.1) non usa il fattore k e lavora in J/in.
Modello gratuito di Worgify — worgify.com

## WPS
Specifica della procedura di saldatura (WPS) | [12 empty] | Modello gratuito di Worgify — worgify.com
Impostazione secondo EN ISO 15609-1, con il punto in cui ogni voce si trova in una WPS ASME IX (QW-482).
Esempio compilato per 135 (MAG) su S355J2+N, giunto testa a testa a V, spessore 10 mm. Il testo grigio è d'esempio: sovrascrivilo. I campi di validità (spessori, posizioni, corrente, preriscaldo…) vengono dal WPQR di supporto secondo EN ISO 15614-1: copiali, questo foglio non li calcola.
1. Identificazione | [9 empty] | ASME IX (QW-482)
Fabbricante |  |  | Carpenteria Esempio S.r.l.
N. WPS / revisione |  |  | WPS-135-01 rev. 2
Data |  |  | 12/10/2026
WPQR / PQR di supporto |  |  | WPQR 0123 | [6 empty] | N. del PQR di supporto
Norma / metodo di qualifica |  |  | EN ISO 15614-1 (prova di qualificazione della procedura) | [6 empty] | ASME IX, PQR su QW-483
Esaminatore o ente |  |  | Ente di certificazione di esempio
2. Procedimento, giunto e materiale base | [9 empty] | ASME IX (QW-482)
Procedimento (ISO 4063) |  |  | 135 – MAG, filo pieno | [6 empty] | GMAW (variabili QW-255)
Tipo di giunto / saldatura |  |  | BW, a V, saldato dai due lati (con solcatura al rovescio) | [6 empty] | QW-402 (giunti)
Materiale base (designazione) |  |  | S355J2+N, EN 10025-2 | [6 empty] | QW-403 (materiali base, P-No.)
Gruppo di materiale (ISO/TR 15608) |  |  | 1.2 | [6 empty] | P-No. / Group No. (QW-420)
Campo di spessore del materiale base |  |  | da 3 a 20 mm (come WPQR 0123) | [6 empty] | QW-451 campo di spessore
Campo di diametro esterno |  |  | Lamiera
Posizione di saldatura (ISO 6947) |  |  | PA (piana) | [6 empty] | QW-405 (posizioni, 1G)
Preparazione e pulizia |  |  | Taglio termico e molatura; lembi molati a metallo lucido per 20 mm per lato | [6 empty] | QW-410 (tecnica)
3. Preparazione del giunto | [6 empty] | Sequenza delle passate
Disegna o incolla qui lo schizzo del giunto. Esempio: V a 60° (±5°), spalla 1–2 mm, luce alla radice 1–3 mm, t = 10 mm. | [6 empty] | Disegna o incolla qui la sequenza delle passate. Esempio: 1 radice, 2–4 riempimento, 5–6 finitura; solcatura al rovescio fino a metallo sano, 7 ripresa al rovescio.
4. Parametri di saldatura (una riga per passata o gruppo di passate)
Rendimento termico k (EN 1011-1) per le colonne dell'apporto termico: 0,8 per il 135 | [9 empty] | 0.8
Passata | Procedimento | Designazione dell'apporto | Ø (mm) | Corrente / polarità | Corrente min (A) | Corrente max (A) | Tensione min (V) | Tensione max (V) | Velocità filo (m/min) | Velocità di avanzamento min (mm/min) | Velocità di avanzamento max (mm/min) | Apporto termico min (kJ/mm, auto) | Apporto termico max (kJ/mm, auto)
1 (radice) | 135 | G 42 4 M21 3Si1 | 1.2 | CC+ (filo al positivo) | 120 | 160 | 17 | 20 | 3,0–4,5 | 120 | 200
2–4 (riempimento) | 135 | G 42 4 M21 3Si1 | 1.2 | CC+ (filo al positivo) | 230 | 280 | 26 | 30 | 8,0–11,0 | 280 | 420
5–6 (finitura) | 135 | G 42 4 M21 3Si1 | 1.2 | CC+ (filo al positivo) | 210 | 250 | 24 | 28 | 7,0–9,0 | 220 | 320
7 (ripresa al rovescio) | 135 | G 42 4 M21 3Si1 | 1.2 | CC+ (filo al positivo) | 220 | 270 | 25 | 29 | 7,5–10,0 | 300 | 400
5. Materiale d'apporto e gas | [9 empty] | ASME IX (QW-482)
Designazione del materiale d'apporto |  |  | EN ISO 14341-A – G 42 4 M21 3Si1 | [6 empty] | SFA-5.18 ER70S-6 (F-No. 6, A-No. 1), QW-404
Marca / nome commerciale |  |  | (il prodotto del tuo fornitore)
Essiccazione o trattamenti particolari |  |  | Non richiesti (filo pieno)
Gas di protezione (ISO 14175) |  |  | ISO 14175 – M21 – ArC – 18 | [6 empty] | QW-408 (gas)
Portata del gas |  |  | 14–18 l/min | [6 empty] | QW-408
Gas di protezione al rovescio |  |  | Nessuno | [6 empty] | QW-408
Distanza punta guidafilo-pezzo |  |  | 15–20 mm | [6 empty] | QW-410
6. Temperature e trattamento termico | [9 empty] | ASME IX (QW-482)
Temperatura di preriscaldo (min.) |  |  | 20 °C, come WPQR 0123 (verifica la EN 1011-2 per il tuo CE e lo spessore combinato) | [6 empty] | QW-406 (preriscaldo)
Temperatura di interpass (max.) |  |  | 250 °C | [6 empty] | QW-406
Trattamento termico dopo saldatura |  |  | Nessuno | [6 empty] | QW-407 (trattamento termico)
Velocità di riscaldo e raffreddamento |  |  | n.a. | [6 empty] | QW-407
7. Tecnica | [9 empty] | ASME IX (QW-482)
Pendolamento |  |  | Radice: cordone diritto. Riempimento e finitura: pendolamento max 12 mm | [6 empty] | QW-410 (cordone diritto o pendolato)
Inclinazione della torcia |  |  | 10–15° a spingere | [6 empty] | QW-410
Pulizia iniziale e tra le passate |  |  | Spazzola metallica; molare le isole di silicati e gli attacchi/stacchi | [6 empty] | QW-410
Solcatura al rovescio / sostegno |  |  | Solcatura al rovescio a mola fino a metallo sano, poi ripresa; nessun sostegno | [6 empty] | QW-410 / QW-402 (sostegno)
Più passate o passata singola (per lato) |  |  | Più passate | [6 empty] | QW-410
Puntature |  |  | Stessa WPS, da saldatore qualificato, rifuse nella radice
8. Approvazione
Redatta da (nome, ruolo) |  |  | A. Conti, ingegnere di saldatura |  |  |  |  | Firma / data
Approvata da (coordinatore di saldatura) | [7 empty] | Firma / data
Accettata da (cliente o esaminatore, se richiesto) | [7 empty] | Firma / data
Modello gratuito di Worgify — worgify.com

## Elenchi
Corrente / polarità
CC+ (filo al positivo)
CC− (filo al negativo)
CA
Aggiungi i tuoi valori sotto un elenco: i menu a tendina leggono le celle dell'intervallo di ogni elenco.